## IMPRIMIR
INFORME DE ENSAYO - N° 000069
Cliente: | Lucia Mantilla
Tipo de muestra: | Mineral
Detalle del envase: | 1
Procedencia: | Llacuabamba
Condición de muestra: | Sin precinto
Fecha de recepción: | 31/08/2026
Instrumento del análisis: | Gravimétrico
DESCRIPCION DE LA MUESTRA | PORCENTAJE | Ley Au (gr/tm) | Ley Ag (gr/tm) | Ley Au (OZ/tc) | Ley Ag (OZ/tc)
JR-1769-Pallas | 90% | 25.15 | ND | 0.73 | ND
FECHA DE EMISIÓN: | 01/09/2026
Este informe no debe reproducirse total ni parcialmente sin autorización escrita de Lab. InkaGoldSilver S.A.C.
Los resultados de este certificado solo corresponden a la muestra recibida en nuestra oficina.
Los remanentes de la muestra se guardarán por un periodo máximo de 1 semana.
___________________________
INKA GOLD SILVER SAC
LABORATORIO QUÍMCO METALÚRGICO
Av. Los Jazmines S/N & Jr. Los Tulipanes #44 - Llacuabamba
Cel: 913662464 ¦ Email: Lab.inka@gmail.com