## IMPRIMIR
LABORATORIO QUÍMICO METALÚRGICO
INKA GOLD SILVER S.A.C.
CERTIFICADO DE ANÁLISIS QUÍMICO N° 000068
Cliente: | JR.1735.OLENKA
Tipo de muestra: | Mineral
Detalle del envase: | 1
Identificación de la muestra: | JR.1735.OLENKA
Condición de muestra: | Sin presinto
Fecha de recepción: | 31/08/2026
Instrumento del análisis: | Gravimétrico
Descripción de la Muestra | Porcentaje | Ley Au (gr/tm) | Ley Ag (gr/tm) | Ley Au (OZ/tc) | Ley Ag (OZ/tc)
JR.1735.OLENKA | 90% | 3.57 | ND | 0.1 | ND
FECHA DE EMISIÓN: | 31/08/2026
Este informe no debe reproducirse total ni parcialmente sin autorización escrita de Lab. InkaGoldSilver S.A.C.
Los resultados de este certificado solo corresponden a la muestra recibida en nuestra oficina.
Los remanentes de la muestra se guardarán por un periodo máximo de 1 semana.
Av. Los Jazmines S/N & Jr. Los Tulipanes #44 - Llacuabamba
Cel: 913662464 ¦ Email: Lab.inka@gmail.com